## Tabelle1
GK | Versuchsname | gesteinsart | Reaktivität | Dünnschliff | BET | REM | Rohdichte | Reindichte [g/ml] | Elementanalyse | Mikroskopie | RFA | Korngrößen | D10 | D50 | D90 | XRD | Zetapotential | Glühverlust | Abbildungen | ReinIchte | Stein | Stein Dünnschliff | Stein Mikroskop | Filtrat | Dünnschliff filtrat | Mikroskopie Filtrat | REM | XRD Filtrat | REM Filtrat | 1g | 3g | 5g | 8g | 10g | 12g | Literatur
Flint_AD |  | Flint |  | x | 7.7012 | x | 2.4 | 2.578 | x |  | x | x | 2.065385 | 4.666923 | 12.07462 | x |  |  |  | x | x | x |  | ? | x |  | x | x |  |  | 8 | 10 | 8 | 6 | 4 | BA_Mues/MA_lautz/BA_Kramer
Flint_NB |  | Flint |  | x | 3.6354 |  | 2.59 | 2.596 | x |  | x | x | 1 | 3 | 11 | x |  |  |  | x | x | x |  | x | x |  |  | x |  |  | 14 | 8 | 8 | 8 | 4
Flint_VB |  | Flint |  | x | 5.9715 |  | 2 | 2.575 | x |  |  | x | 2.766243 | 7.115622 | 18.67455 | x |  |  |  | x |  |  |  | x | x |  |  | x |  |  |  | 4 |  | 6
OSSH |  | Opalsandstein | E III-S | x | 41.33805 | x |  | 2.417 | x |  |  | x | 2.087772 | 9.429674 | 33.69155 | x |  |  |  | x | [11 empty] | 4 | 8 | 10 |  | Diss_Krummhauer/BA_Mues/MA_Lautz/BA_Kramer
OSSN |  | Opalsandstein | E I-S | x | 52.64835 |  |  | 2.452 | x |  |  | x | 3.752274 | 35.33112 | 72.54524 | x |  |  |  | x | [10 empty] | 8 | 6 |  | 4 | 8 | BA_Mues/BA_Kramer
MS |  | Mikrosilika | E III-S |  | 19.0352 |  |  | 2.22 |  |  |  | x |  |  |  | x |  |  |  | x | x | [9 empty] | 7 | 10 | 6 | 12 |  | ba_Dombrowski
QP1 | QP1 | Quarzporphyr | E III-S | x | x |  |  |  | x | [10 empty] | x | x | x | [13 empty] | BA_wilhelm
QP1A | QP1 | Quarzporphyr | E III-S | x | 2.4242 |  |  | 2.623 |  |  |  | x | 1.457742 | 5.432258 | 29.27419 | [5 empty] | x | [8 empty] | 4 | 4 | 8 | 6
QP3LB | QP3 | Quarzporphyr | E I-S | x | 2.6846 |  |  | 2.615 | x |  |  | x | 1.628421 | 6.943684 | 26.83684 | x |  |  |  | x | x |  |  | x | x | [5 empty] | 6 | 4 | 6 |  |  | BA_Wilhelm
QP3 | QP3 | Quarzporphyr | E I-S | x | x |  |  |  | x | [10 empty] | x | x | x |  | x |  |  |  | x |  |  |  | 2
QPJH | RV2014 | Rhyolith | E III-S | x | 5.5424 | x |  | 2.65 | x |  |  | x | 1.381154 | 6.701538 | 37.47692 | x |  |  |  | x | x | x |  | x | x |  | x | x |  |  | 8 | 8 |  | 2
QPVL | RV2020 | Ryolith | E I-S | x | 8.372 |  |  | 2.677 | x |  |  | x | 1.248421 | 5.757368 | 27.04211 | x |  |  |  |  | x | x |  | x | [6 empty] | 6 | 10 | 6
GWOS | Lausitz I | Grauwacke Oßlingen | E III-S | x | 1.9202 | x |  | 2.684 | x |  |  | x | 2.559286 | 5.795714 | 13.11429 | x |  |  |  | x | x | x |  | x | x |  | x | x |  |  | 10 | 12 | 8 | 6 | 2 | Diss_hill/Dipl_Goebbert
GWGT | Lausitzt II | Grauwacke Großthieming | E III- S | x | 2.6237 |  |  | 2.697 | x |  |  | x | 1.349 | 4.847 | 13.99 | x |  |  |  | x | x | x |  | x | x |  |  | x |  |  | 8 | 14 | 12 | 10 | 4 | Dipl_Goebbert
GWLS | RV2019 | Grauwacke | E III-S | x | 4.8726 |  |  | 2.662 | [11 empty] | x | x | x
GWHZ/GWLB | Harz | Harzer GW | E III-S | x | 4.754 |  |  | 2.678 |  |  |  | x | 0.7462127 | 2.447395 | 10.41036 | x |  |  |  |  | x |  |  | x | x |  |  | x |  |  | 6 | 12 | 6 | 10 | 2 | Dipl_Goebbert
GW21 | RV2021 |  | E I/E III |  | x |  |  |  | x | [11 empty] | x | x
GWWA | Remex | Kamsdorf | E IS |  | 5.5663 |  |  | 2.736 |  |  | x | x | 2.841429 | 5.916786 | 13.03214 | [5 empty] | x
GWRI |  | Rieder Grauwacke | E I-S/E III- S | [7 empty] | x | [9 empty] | x
QM | [35 empty] | BA_Mues/MA_Lautz/BA_Kramer
Cristobalit | [35 empty] | MA_Lautz/ba_Dombrowski
Literatur: analysen
Diss_krummhauer
DISS_Kronemann | [11 empty] | BA_Wittern
Diss_Jehn
Diss_hoffmann
Diss_hill
Diss_giebson
Diss_dombrowksi ?
Diss_berninger
Diss_Gluth

## Tabelle2
Dx 10 | 0.7464115 | 0.7461723 | 0.746417 | 0.7463265 | 0.7459728 | 0.7477375 | 0.7463022 | 0.7465736 | 0.7461868 | 0.7468697 | 0.7462709 | 0.7463078 | 0.7455135 | 0.7441266 | 0.7451212 | 0.7461497 | 0.7465568 | 0.7467452 | 0.7462791 | 0.7462127 | 0.0007072424 | 0.0009477759
Dx 50 | 2.487239 | 2.479335 | 2.468543 | 2.474731 | 2.457283 | 2.46733 | 2.448123 | 2.446301 | 2.444373 | 2.445629 | 2.438268 | 2.433986 | 2.427335 | 2.428722 | 2.428827 | 2.431605 | 2.429074 | 2.443093 | 2.420716 | 2.447395 | 0.01917459 | 0.007834693
Dx 90 | 10.83419 | 10.75134 | 10.62685 | 10.81563 | 10.53284 | 10.60646 | 10.39531 | 10.34735 | 10.39663 | 10.41747 | 10.35059 | 10.26832 | 10.10752 | 10.13377 | 10.15905 | 10.15684 | 10.25762 | 10.46703 | 10.17204 | 10.41036 | 0.2256716 | 0.02167759
[14 empty] | 0.7462127 | 2.447395 | 10.41036